## ФАСИ
ООО «ГИДРО СТОП» http://smesi-gidrostop.ru, e-mail:gidrostop888@gmail.com 8 800 600-53-81, 8 963-635-52-88, 8 963 768-28-55
ПРОДУКЦИЯ | ОПИСАНИЕ | Уп-ка | Цена в RUB. за 1кг с НДС, Москва | Цена в RUB. за упаковку с НДС, Москва
ВЫСОКОПРОЧНЫЕ БЕЗУСАДОЧНЫЕ СМЕСИ ДЛЯ РЕМОНТА БЕТОНА
ФАСИ РМ СМЕСЬ РЕМОНТНАЯ МОДИФИЦИРОВАННАЯ | Высококачественная армированная полимерной фиброй ремонтная смесь тиксотропного типа. Толщина нанесения одного слоя составляет от 10 до 50 мм.Порчность на сжатие более 20МПа, F100, W6. СТБ 1307-2012. | 25 | 32 | 800
ФАСИ ГРМ СМЕСЬ РЕМОНТНАЯ МЕЛКОЗЕРНИСТАЯ РМм II грунтовочный ПЦ-Г-АП | Безусадочная армированная пластичная смесь на мелком заполнителе для финишной отделки с высокой адгезией.Толщина нанесения одного слоя составляет от 2 до 10 мм В25, F200, W6. СТБ 1464-2004. | 25 | 42 | 1050
ФАСИ ДРМ СМЕСЬ РЕМОНТНАЯ КОНСТРУКЦИОННАЯ РМм II конструкционный ПЦ-СЗ-НА | Специальный ремонтный безусадочный материал тиксотропного типа для конструкционного ремонта вертикальных, горизонтальных и потолочных поверхностей бетонных и ж/б конструкций. Толщина нанесения одного слоя составляет от 20 до 50 мм | 25 | 38 | 950
ФАСИ Р 400 СМЕСЬ РЕМОНТНАЯ ТИКСОТРОПНОГО ТИПА | Специальный тиксотропный состав для ремонта и усиления бетонных и ж/б конструкций зданий и сооружений. Толщина нанесения одного слоя составляет от 10 до 50 мм. , М400, F200, W8, Пк2, St-4 СТБ 1307-2012 | 25 | 33 | 825
ФАСИ 401 СМЕСЬ РЕМОНТНАЯ ДЛЯ ПОНИЖЕННЫХ ТЕМПЕРАТУР | Высококачественная ремонтная армированная полимерной фиброй смесь для механического и ручного нанесения. Температура применения от -5°С до +15°С. Толщина одного слоя 10 - 50 мм. Рекомендуемая толщина слоя при механическом нанесении 15 - 25 мм. М400, F200, W10 СТБ 1307-2012 | 25 | 24 | 600
ФАСИ К 400 СМЕСЬ РЕМОНТНАЯ ОБЛИЦОВОЧНАЯ ЭЛАСТИЧНАЯ РМд II конструкционный ПЦ-МЗ-АП СТБ 1464-2004 РСС, клеевая облицовочная, цементная | Высококачественная эластичная безусадочная армированная полимерной фиброй ремонтная облицовочная смесь тиксотропного типа для приклеивания любых видов плит, в том числе крупноформатных на вертикальные и горизонтальные поверхности. Обладает высокой морозостойкостью, поэтому рекомендована для применения в местах с неблагоприятной окружающей средой (открытые террасы, бассейны, мосты, подземные пешеходные переходы, градирни и т.д.) | 25 | 40 | 1000
ФАСИ РММ СМЕСЬ РЕМОНТНАЯ БЫСТРОТВЕРДЕЮЩАЯ РМм III конструкционный ПЦ-БТ-МЗ-АП | Высокопрочный быстротвердеющий безусадочный армированный полимерной фиброй ремонтный материал тиксотропного типа. Толщина нанесения одного слоя составляет от 10 до 50 мм. | 25 | 44 | 1100
ФАСИ С35/45 СМЕСЬ ДЛЯ ТОРКРЕТИРОВАНИЯ УНИВЕРСАЛЬНАЯ СБС БУЦ К БТ | Высокопрочная конструкционная быстротвердеющая безусадочная самонапрягающаяся армированная полимерной фиброй ремонтная смесь для машинного и ручного нанесения. Толщина нанесения одного слоя составляет 10 - 50 мм. Рекомендуемая толщина слоя при торкретировании 15 - 30 мм. F400, W14 | 25 | 42 | 1050
ФАСИ НРМ СМЕСЬ РЕМОНТНАЯ ЛИТАЯ РМд II конструкционный ПЦ-БТ-СЗ-АП | Безусадочный быстротвердеющий армированный полимерной фиброй ремонтный материал наливного типа для конструкционного ремонта бетонных и железобетонных конструкций зданий и сооружений. Толщина нанесения одного слоя составляет от 20 до 100 мм | 25 | 38 | 950
ФАСИ ФМ СМЕСЬ РЕМОНТНАЯ АНТИКОРРОЗИОННАЯ | Высококачественная армированная полимерной фиброй ремонтная смесь тиксотропного типа на мелком заполнителе для ремонта, антикоррозионной защиты отремонтированных элементов и чистовой отделки вертикальных, горизонтальных. конструкций зданий и сооружений. Толщина нанесения одного слоя составляет от 2 до 10 мм. , М200, F100, W6, Пк2, St-4 СТБ 1307-2012 | 25 | 38 | 950
KEMACRETE 200 (MONOLITH) СМЕСЬ РЕМОНТНАЯ БЫСТРОТВЕРДЕЮЩАЯ РМдIV конструкционный ПЦ-БТ-МЗ-АП | Высокопрочный быстротвердеющий безусадочный фиброармированный ремонтный материал наливного типа для конструкционного ремонта горизонтальных и наклонных с уклоном менее 4% поверхностей бетонных и железобетонных конструкций. Толщина нанесения одного слоя составляет от 20 до 200 мм | 25 |  | 2050
KEMACRETE 110 (FAST) СМЕСЬ РЕМОНТНАЯ ОСОБОБЫСТРОТВЕРДЕЮЩАЯ РМд II конструкционный ПЦ-ОБТ-МЗ-АП СТБ 1464-2004 (применяется до -10°С) | Высокопрочный особобыстротвердеющий безусадочный фиброармированный ремонтный материал тиксотропного типа для конструкционного ремонта вертикальных, горизонтальных и потолочных поверхностей бетонных и железобетонных конструкций. Толщина нанесения одного слоя составляет от 20 до 40 мм. Применяется на ответственных сооружениях, где требуется эксплуатация ремонтируемого участка через 4-6 часов после ремонта. | 25 |  | 1350
KEMACRETE 115 (EXPRESS) СМЕСЬ РЕМОНТНАЯ БЫСТРОТВЕРДЕЮЩАЯ РМм II конструкционный ПЦ-БТ-МЗ-АП СТБ 1464-2004 М500, F200, W8, Пк1, St1 по СТБ 1307-2012 | Высокопрочный быстротвердеющий безусадочный фиброармированный ремонтный материал тиксотропного типа для конструкционного ремонта вертикальных, горизонтальных и потолочных поверхностей бетонных и железобетонных конструкций. Толщина нанесения одного слоя составляет от 3 до 30 мм. с ускоренным начальным набором прочности позволяет ремонтировать неглубокие повреждения (до 20-30 мм) в сжатые сроки. | 25 |  | 1205
KEMACRETE 188 (REPAIR) СМЕСЬ РЕМОНТНАЯ БЫСТРОТВЕРДЕЮЩАЯ РМм III конструкционный ПЦ-БТ-МЗ-АП СТБ 1464-2004 М600, F300, W8, Пк1, St2 по СТБ 1307-2012 | Высокопрочный быстротвердеющий безусадочный фиброармированный ремонтный материал тиксотропного типа для конструкционного ремонта вертикальных, горизонтальных и потолочных поверхностей бетонных и железобетонных конструкций. Толщина нанесения одного слоя составляет от 10 до 50 мм | 25 |  | 1200
ИСКРОБЕЗОПАСНАЯ ЛИТАЯ СМЕСЬ
ФАСИ БИРС СМЕСЬ ИСКРОБЕЗОПАСНАЯ ЛИТАЯ | Высокопрочная безусадочная быстротвердеющая самоуплотняющаяся трещиностойкая смесь наливного типа для устройства монолитных бетонных покрытий зданий и сооружений. Рекомендуемая толщина нанесения одного слоя составляет от 5 до 60 мм. М500, F300, W10, Пк4, St-2 СТБ 1307-2012 | 25 |  | 1100
ТОРКРЕТ БЕТОНЫ
ФАСИ Т 200 СМЕСЬ РЕМОНТНАЯ РЕСТАВРАЦИОННАЯ М200, F75, W6 СТБ 1307-2012 | Специальная ремонтная армированная полимерной фиброй смесь для торкретирования. Применяется для ремонта, усиления, восстановления несущей способности конструкций зданий и сооружений. Обладает повышенной паропроницаемостью. Mин. толщина нанесения одного слоя составляет 5 мм. Рекомендуемая толщина слоя 15 - 30 мм | 25 | 22 | 550
ФАСИ Т 400 СМЕСЬ ДЛЯ ТОРКРЕТИРОВАНИЯ РЕМОНТНАЯ | Высококачественная ремонтная армированная полимерной фиброй смесь для торкретирования (допускается ручное нанесение). Mин. толщина нанесения одного слоя составляет 5 мм. Рекомендуемая толщина слоя 15 - 30 мм. М400, F200, W10 СТБ 1307-2012 | 25 | 24 | 600
ФАСИ Т 700 (ФАСИ Т 701) СМЕСЬ ДЛЯ ТОРКРЕТИРОВАНИЯ БЕЗУСАДОЧНАЯ РМд II / РМм IV | Специальная быстротвердеющая безусадочная армированная полимерной фиброй ремонтная смесь для торкретирования. Mин. толщина нанесения одного слоя составляет 5 мм. Применяется до -5С Рекомендуемая толщина слоя 15 - 30 мм. М650, F400, W10, Пк1, St-2 СТБ 1307-2012 | 25 | 28 | 700
ФАСИ С30/37 СМЕСЬ ДЛЯ ТОРКРЕТИРОВАНИЯ ГИДРОИЗОЛЯЦИОННАЯ СБС БУЦ | Специальная безусадочная армированная полимерной фиброй ремонтная смесь для торкретирования. Применяется для гидроизоляции и ремонта бетонных и железобетонных конструкций зданий и сооружений. Mин. толщина нанесения одного слоя составляет 5 мм. Рекомендуемая толщина слоя 15 - 30 мм. F300, W10 | 25 | 30 | 750
ФАСИ В40 СМЕСЬ ДЛЯ ТОРКРЕТИРОВАНИЯ БЕЗУСАДОЧНАЯ СБС БУЦ РМ | Специальная безусадочная армированная полимерной фиброй ремонтная смесь для торкретирования. Применяется для усиления и восстановления бетонных и железобетонных конструкций зданий и сооружений. Mин. толщина нанесения одного слоя составляет 5 мм. Рекомендуемая толщина слоя 15 - 30 мм. B40, F300, W8 | 25 | 28 | 700
ВЫСОКОПРОЧНЫЕ БЫСТРОТВЕРДЕЮЩИЕ БЕЗУСАДОЧНЫЕ СМЕСИ НАЛИВНОГО ТИПА
ФАСИ РМД ФАСИ РМД СМЕСЬ РЕМОНТНАЯ НАЛИВНОГО ТИПА РМд IV конструкционный ПЦ-БТ-МЗ-АП | Высокопрочный безусадочный быстротвердеющий армированный полимерной фиброй ремонтный материал наливного типа для конструкционного ремонта бетонных и железобетонных конструкций зданий и сооружений. Толщина нанесения одного слоя составляет от 10 до 60 мм (на небольших площадях допускается до 200 мм). | 25 | 42 | 1050
KEMACRETE 214 (CONCRETE) СМЕСЬ РЕМОНТНАЯ БЫСТРОТВЕРДЕЮЩАЯ (B60) РМдIV конструкционный ПЦ-БТ-МЗ-АП СТБ 1464-2004 М800, F300, W8, Пк2, St2 по СТБ 1307-2012 | Высокопрочный быстротвердеющий безусадочный фиброармированный ремонтный материал наливного типа для конструкционного ремонта горизонтальных и наклонных с уклоном менее 4% поверхностей бетонных и железобетонных конструкций. Толщина нанесения одного слоя составляет от 20 до 200 мм | 25 | 48 | 1200
KEMACRETE 215 (RAPID) СМЕСЬ РЕМОНТНАЯ БЫСТРОТВЕРДЕЮЩАЯ РМдII конструкционный ПЦ-БТ-МЗ-АП СТБ 1464-2004 | Высокопрочный быстротвердеющий безусадочный фиброармированный ремонтный материал наливного типа для конструкционного ремонта горизонтальных и наклонных с уклоном менее 4% поверхностей бетонных и железобетонных конструкций. Толщина нанесения одного слоя составляет от 3 до 50 мм | 25 | 48.8 | 1220
ГРУНТОВКИ
KEMACRETE 007 (PRIMER) Грунтовка НВ ПМ цементная, 1СС СТБ 1263-2001 | Однокомпонентная грунтовка (праймер), повышающая адгезию с активными компонентами для антикоррозионной защиты арматуры. Представляет собой смесь на основе портландцемента, кварцевых песков нормируемой гранулометрии и специальных добавок | 20 | 127.5 | 2550
ФАСИ ФМ ГРУНТ СМЕСЬ ГРУНТОВОЧНАЯ АДГЕЗИОННАЯ | СМЕСЬ ГРУНТОВОЧНАЯ АДГЕЗИОННАЯ серая НВ ПМ цементная. Используется в качестве связующей (адгезионной) грунтовки в ремонтно-восстановительной системе ФАСИ. Обеспечивает надежное сцепление ремонтируемого основания и ремонтного материала. | 20 | 93.5 | 1870
KEMACRETE 017 (CONTACT) Грунтовка НВ П 1 СТБ 1263-2001 (грунт бетон-контакт) | применяется для создания контактной поверхности перед нанесением штукатурных смесей, клеевых смесей, самонивелиров и других материалов. (уп-10кг; 20кг) | 10 | 100 | 1000
СПЕЦИАЛЬНАЯ САНИРУЮЩАЯ ШТУКАТУРКА ДЛЯ РЕСТАВРАЦИОННЫХ РАБОТ
ГИДРОМЕНТ | Специальная высушивающая (санирующая) штукатурка для реставрационных работ. Обладает очень высокой паропроницаемостью. СТБ 1307-2012. | 25 | 34.8 | 870
ГИДРОИЗОЛЯЦИЯ
ГИДРОТЕС-94 СМЕСЬ ГИДРОИЗОЛЯЦИОННАЯ ПРОНИКАЮЩЕГО ДЕЙСТВИЯ ГС Ж 1 | Жесткая однокомпонентная гидроизоляция для жестких бетонных поверхностей подвалов, фонтанов, санитарно-технических помещений (бани, прачечные, ванные комнаты, санузлы и т.д.). Подходит для гидроизоляции внутри монолитных бассейнов и резервуаров с водой (в том числе питьевой) глубиной до 5 м. Расход базовый 3,5 - 4,0 кг/м2 на 2-3 слоя покрытия | 25 | 44.8 | 1120
HIDROTES -96 | Высокоэластичная двухкомпонентная гидроихоляция ГС Э 2 (Комплект 25 + 8). Расход базовый 3,5 - 4,0кг/м2 на 2слоя покрытия. | 33 | 154.5455 | 5100
HIDROTES -99 | Гидроизоляция проникающего действия ГСПК. Толщина нанесения 1-2 мм, шпателм - 1,5-3 мм. (при механическом нанесении 2-3 мм). Ориентировочный расход составляет 3,0-4,0 кг/м2 на 2-3 слоя покрытия. | 25 | 144 | 3600
ДОБАВКА ДЛЯ БЕТОННЫХ СМЕСЕЙ СБС-1 (Жидкая) | Применяется при производстве как товарного бетона, так и сборного железобетона, изделий ЖБИ, ЖБК. Эффективно работает в смесях любого класса подвижности. Предназначена для производства высокопрочных бетонов. Рекомендуемая дозировка составляет 0,4-0,8 % от массы цемента. | 25 | 205 | 5125
АКРИЛОВЫЙ ГЕРМЕТИК ГИДРОСТОП | Многофункциональный гидроизоляционный акриловый герметик предназначен для внутренних и наружных работ с высокой адгезией к бетону, пенобетону, кирпичу, камню, штукатурке, ПВХ, дереву, металлу (в т.ч. жести и оцинковке) и т.д. (тара, 3, 7, 15 кг). | 15 | 86.66667 | 1300
ДОБАВКА ДЛЯ БЕТОННЫХ СМЕСЕЙ СБС-1 | Применяется при производстве как товарного бетона, так и сборного железобетона, изделий ЖБИ, ЖБК. Эффективно работает в смесях любого класса подвижности. Предназначена для производства высокопрочных бетонов. Рекомендуемая дозировка составляет 0,4-0,8 % от массы цемента. | 1 | 210 | 210
ПЛЕНКООРАЗУЮЩИЙ МАТЕРИАЛ ДЛЯ УХОДА ЗА БЕТОНОМ
Состав пленкообразующий "ТЕНТ" ВЕРТИКАЛЬНЫЕ ПОВЕРХНОСТИ ТУ 2389-002-89448986-2011 | Для защиты свежеуложенного бетона от испарения влаги (высыхания) при строительстве, ремонте и реконструкции монолитных цементобетонных покрытий и оснований автомобильных дорог, аэродромных покрытий, сборных дорожных и аэродромных плит, облицовок каналов, туннелей, мостов и т.д. (200лит./мет бочка) | 200 | 92 | 18400
Состав пленкообразующий влагоудерживающий "ТЕНТ" ГОРИЗОНТАЛЬНЫЕ ПОВЕРХНОСТИ ТУ 2389-002-89448986-2011 | ТЕНТ выпускается двух марок - для горизонтальных и вертикальных поверхностей; для сохранения свойств во время заморозков, изготавливаются - морозоустойчивые модификации (эмульсия восстанавливает свойства после размораживания и перемешивания) (200лит./мет бочка) | 200 | 96 | 19200
ПАРАФИНОВОЕ ЭМУЛЬСИОННОЕ ПОКРЫТИЕ «ПЭВЕЙЛ» ТУ 2241-019-43711444-2007 | Покрытие «ПЭВЕЙЛ» предназначено для ухода за свежеуложенным бетоном при строительстве монолитных бетонных покрытий автомобильных дорог, аэродромов, облицовок оросительных каналов, в гидротехническом строительстве и монолитном домостроении в различных климатических условиях. (200лит./мет бочка) | 200 | 100 | 20000
Обозначение при заказе: Состав пленкообразующий влагоудерживающий «Парад СП 1» ТУ ВY100926738.022-2015 | Для защиты свежеуложенного бетона от испарения влаги (высыхания) при строительстве, ремонте и реконструкции монолитных цементобетонных покрытий и оснований автомобильных дорог, аэродромных покрытий, сборных дорожных и аэродромных плит, облицовок каналов, туннелей, мостов и т.д. (30кг) | 30 | 240 | 7200
Пропитка (кюринг) GLIMS PRO FS CURE-A | для упрочнения поверхности свежеуложенного бетона на основе водной дисперсии акрилвтных смол (5кг/в) | 5 | 322.6 | 1613
МАТЕРИАЛЫ ДЛЯ РЕСТАВРАЦИИ
ГИДРОМЕНТ | Специальная высушивающая (санирующая) штукатурка для реставрационных работ. Обладает очень высокой паропроницаемостью. СТБ 1307-2012. | 25 | 34.8 | 870
КЕМАКС Ш-П | Паропроницаемый улучшенный цементно-известковый состав для наружних и внутренних работ. СТБ 1263-2001. | 25 |  | 385
КЕМАКС Ш-Ш | Профессиональная реставрационная армированная сухая цементно-известковая смесь с высокой адгезией и паропроницаемостыо и повышенной прочностью. СТБ 1263-2001. | 25 |  | 524
ПОЛЛИТ СВ-300 | Профессиональная высокопрочная армированная сухая смесь стойкая к истиранию для наружных и внутренних работ. Прочность на сжатие более 30 МПа. СТБ 1307-2012. | 25 |  | 409
ПОЛЛИТ СВ-200 | Армированная стяжка - ровнитель для наружных и внутренних работ. Прочность на сжатие не менее 20 МПа. Толщина слоя 2 -20 мм. СТБ 1307-2012. | 25 |  | 598